## pva24
CP N/V | CP NEW | Coluna1 | CP OLD | COMPRIMENTO (cm) | LARGURA A | SW | LARGURA B | ESPESSURA A | ESPESSURA B | PESO (g) | LARGURA MÉD (mm) | ESPESSURA MÉD (mm) | VOL (cm³) | Densidade Aparente m/V (kg/m³) | SW Velocidade (m/s) | E (módulo de elasticidade) MPa
15K / 55F | 15K | 15K / 55F | 55F | 263.8 | 138.55 | 531 | 138.75 | 34.79 | 34.46 | 5580 | 138.65 | 34.625 | 12664394987.5 | 440.6053 | 4967.985 | 10874.52
16K / 49F | 16K | 16K / 49F | 49F | 263.8 | 138.55 | 606 | 138.39 | 35.13 | 34.86 | 5025 | 138.47 | 34.995 | 12783108680.7 | 393.0969 | 4353.135 | 7449.102
17K / 65F | 17K | 17K / 65F | 65F | 262.9 | 139.17 | 595 | 138.34 | 34.51 | 34.49 | 5700 | 138.755 | 34.5 | 12585147877.5 | 452.9148 | 4418.487 | 8842.27
18K / 15F | 18K | 18K / 15F | 15F | 264.1 | 139.48 | 544 | 139.09 | 34.6 | 34.83 | 5995 | 139.285 | 34.715 | 12769971244.8 | 469.4607 | 4854.779 | 11064.67
19K / 38F | 19K | 19K / 38F | 38F | 264.5 | 138.86 | 562 | 138.54 | 34.82 | 33.26 | 4980 | 138.7 | 34.04 | 1.248796546e+10 | 398.7839 | 4706.406 | 8833.166
20K / 204G | 20K | 20K / 204G | 204G | 263.1 | 140.55 | 557 | 139.86 | 34.53 | 35.09 | 5510 | 140.205 | 34.81 | 12840690347.6 | 429.1047 | 4723.519 | 9574.024
21K / 57F | 21K | 21K / 57F | 57F | 261.6 | 139.69 | 661 | 139.92 | 34.83 | 33.78 | 5570 | 139.805 | 34.305 | 12546363533.4 | 443.9533 | 3957.64 | 6953.603
22K / 50F | 22K | 22K / 50F | 50F | 265 | 139.44 | 545 | 139.78 | 34.71 | 34.76 | 5330 | 139.61 | 34.735 | 12850786377.5 | 414.7606 | 4862.385 | 9806.098
23K / 30F | 23K | 23K / 30F | 30F | 262.6 | 139.61 | 524 | 140.35 | 34.8 | 34.82 | 5265 | 139.98 | 34.81 | 12795720178.8 | 411.4657 | 5011.45 | 10333.81
24K / 76F | 24K | 24K / 76F | 76F | 264.2 | 139.34 | 512 | 139.24 | 34.63 | 33.35 | 6150 | 139.29 | 33.99 | 12508462078.2 | 491.6672 | 5160.15625 | 13091.73
25K / 206G | 25K | 25K / 206G | 206G | 264.2 | 138.57 | 559 | 139.02 | 34.36 | 34.72 | 5250 | 138.795 | 34.54 | 12665693310.6 | 414.5055 | 4726.297 | 9259.176
26K / 81F | 26K | 26K / 81F | 81F | 262.9 | 138.69 | 621 | 138.65 | 34.24 | 24.54 | 5230 | 138.67 | 29.39 | 10714519207.7 | 488.1227 | 4233.494 | 8748.367
27K / 59F | 27K | 27K / 59F | 59F | 266.8 | 138.31 | 579 | 138.77 | 34.11 | 33.48 | 6340 | 138.54 | 33.795 | 12491467412.4 | 507.5465 | 4607.945 | 10776.81
28K / 16F | 28K | 28K / 16F | 16F | 261.7 | 139.25 | 617 | 139.52 | 34.85 | 34.36 | 5320 | 139.385 | 34.605 | 12622884709.7 | 421.4568 | 4241.491 | 7582.111
29K / 24F | 29K | 29K / 24F | 24F | 263.1 | 139.55 | 569 | 139.18 | 34.81 | 34.59 | 5285 | 139.365 | 34.7 | 12723425230.5 | 415.3756 | 4623.902 | 8880.923

## ic25
CP N/V | CP NOVO | CP N/V (2) | CP OLD | COMPRIMENTO (cm) | LARGURA A | SW | LARGURA B | ESPESSURA A | ESPESSURA B | Massa (g) | LARGURA MÉD (mm) | ESPESSURA MÉD (mm) | VOL (cm³) | VOL sat (cm³) | ME.Aparente m/V (kg/m³) | SW Vel. (m/s) | MOE_din (Mpa) | Massa amostra úmida (g) | Massa amostra seco (g) | TU (%) | ME.Bás (kg/m³) | Qtde de nós | Grupo Nodosidade | Característica de Nodosidade | fm [corrigida] (kgf/cm²) | Diferença MOE Din x Est | MOE_est (Mpa) | Fator de Proporcionalidade F.P (E/fm)
20K / 204G | 20K | 20K / 204G | 204G | 263.7 | 89.05 | 561 | 89.16 | 34.9 | 34.82 | 3445 | 89.105 | 34.86 | 8191050191.1 | 419.1 | 420.581 | 4700.535 | 9292.748 | 169.98 | 148.21 | 12.81% | 353.6387 | 5 | A | centro | 226.9567 | 0.1810664 | 9292.748 | 417.6392
29K / 24F | 29K | 29K / 24F | 24F | 263.2 | 89.02 | 572 | 88.8 | 34.93 | 35.07 | 3365 | 88.91 | 35 | 8190389200 | 420 | 410.8474 | 4601.399 | 8698.818 | 156.39 | 136.84 | 12.5% | 325.8095 | 4 | A | borda | 545.1572 | 0.1934291 | 8698.818 | 162.7566
23K / 30F | 23K | 23K / 30F | 30F | 262.9 | 88.54 | 553 | 88.88 | 34.83 | 35.05 | 3305 | 88.71 | 34.94 | 8148657534.6 | 432.2 | 405.5883 | 4754.069 | 9166.769 | 157.13 | 138.53 | 11.84% | 320.5229 | 3 | A | centro | 245.5534 | 0.1835548 | 9166.769 | 380.7769
22K / 50F | 22K | 22K / 50F | 50F | 265.1 | 88.98 | 571 | 88.91 | 34.62 | 34.68 | 3295 | 88.945 | 34.65 | 8170234206.8 | 407.7 | 403.2932 | 4642.732 | 8692.969 | 149.61 | 131.61 | 12.03% | 322.8109 | 4 | A | borda | 509.3061 | 0.1935592 | 8692.969 | 174.0963
15K / 55F | 15K | 15K / 55F | 55F | 264.6 | 89.28 | 574 | 89.15 | 34.38 | 33.7 | 3425 | 89.215 | 34.04 | 8035580775.6 | 415.9 | 426.2293 | 4609.756 | 9057.309 | 160.51 | 140.67 | 12.36% | 338.2303 | 5 | A | centro | 299.4331 | 0.1857731 | 9057.309 | 308.5315
24K / 76F | 24K | 24K / 76F | 76F | 264.2 | 89.11 | 528 | 89.24 | 34.72 | 35.13 | 3845 | 89.175 | 34.925 | 8228342223.7 | 447.8 | 467.2873 | 5003.788 | 11699.89 | 187.08 | 164.53 | 12.05% | 367.4185 | 4 | A | borda | 715.8781 | 0.1438137 | 11699.89 | 166.7028
18K / 15F | 18K | 18K / 15F | 15F | 264.1 | 88.78 | 586 | 89.11 | 34.91 | 34.69 | 3800 | 88.945 | 34.8 | 8174650326 | 422.1 | 464.8517 | 4506.826 | 9441.826 | 192.83 | 169.96 | 11.86% | 402.6534 | 7 | B | borda | 486.3947 | 0.1782075 | 9441.826 | 198.001
28K / 16F | 28K | 28K / 16F | 16F | 261.9 | 89.05 | 630 | 88.83 | 34.65 | 34.7 | 3380 | 88.94 | 34.675 | 8076981595.5 | 424.1 | 418.4732 | 4157.143 | 7231.985 | 154.33 | 135.17 | 12.41% | 318.722 | 7 | B | centro | 122.9787 | 0.2326615 | 7231.985 | 599.8292
25K / 206G | 25K | 25K / 206G | 206G | 264.5 | 89.05 | 648 | 89.08 | 34.82 | 34.7 | 3220 | 89.065 | 34.76 | 8188653913 | 427.5 | 393.227 | 4081.79 | 6551.56 | 157.35 | 137.48 | 12.63% | 321.5906 | 10 | B | centro | 399.7842 | 0.2568251 | 6551.56 | 167.1549
19K / 38F | 19K | 19K / 38F | 38F | 264.7 | 89.1 | 618 | 89.08 | 35.54 | 35.33 | 3130 | 89.09 | 35.435 | 8356325285.0 | 420.1 | 374.5666 | 4283.172 | 6871.633 | 144.49 | 126.87 | 12.19% | 301.9995 | 9 | B | centro | 323.9735 | 0.2448624 | 6871.633 | 216.3469
16K / 49F | 16K | 16K / 49F | 49F | 264.4 | 89.15 | 688 | 88.7 | 35.17 | 35.06 | 3200 | 88.925 | 35.115 | 8256158035.5 | 418 | 387.5895 | 3843.023 | 5724.242 | 149.24 | 130.78 | 12.37% | 312.8708 | 7 | B | borda | 238.853 | 0.2939436 | 5724.242 | 244.4486
21K / 57F | 21K | 21K / 57F | 57F | 262.3 | 89.16 | 660 | 89.05 | 34.72 | 34.7 | 3355 | 89.105 | 34.71 | 8112505024.6 | 419.3 | 413.5591 | 3974.242 | 6532.001 | 152.42 | 133.3 | 12.54% | 317.9108 | 8 | B | centro | 416.5427 | 0.257594 | 6532.001 | 159.951
27K / 59F | 27K | 27K / 59F | 59F | 267 | 88.99 | 591 | 89.15 | 34.52 | 34.52 | 3895 | 89.07 | 34.52 | 8209439388 | 419.8 | 474.4538 | 4517.766 | 9683.704 | 183.28 | 160.9 | 12.21% | 383.2778 | 10 | B | centro | 155.6096 | 0.1737563 | 9683.704 | 634.7539
17K / 65F | 17K | 17K / 65F | 65F | 263 | 89.26 | 662 | 88.85 | 34.82 | 35.03 | 3535 | 89.055 | 34.925 | 8179946651.2 | 411.4 | 432.1544 | 3972.81 | 6820.787 | 151.91 | 132.58 | 12.72% | 322.2654 | 6 | B | borda | 352.0384 | 0.2466878 | 6820.787 | 197.6262
26K / 81F | 26K | 26K / 81F | 81F | 263 | 89.15 | 675 | 89.02 | 34.87 | 34.82 | 3310 | 89.085 | 34.845 | 8163958749.8 | 417.9 | 405.4406 | 3896.296 | 6155.044 | 155.15 | 135.6 | 12.6% | 324.4795 | 9 | B | borda | 404.1171 | 0.2733701 | 6155.044 | 155.3546
0.1799149
0.2474626

## Médias e Gráf.
Tipo de Média | Valor | Coef. Variação | Diferença Entre A e B
Média ME.Aparente (kg/m³) Grupo A | 422.3044 |  | 0.9676%
Média ME.Aparente (kg/m³) Grupo B | 418.2573
Média ME.Bás. (kg/m³) Grupo A | 338.0718 |  | 1.227%
Média ME.Bás. (kg/m³) Grupo B | 333.9744
Média MOE_din (Mpa) Grupo A | 9434.751 |  | 30.61%
Média MOE_din (Mpa) Grupo B | 7223.642
Média MOE_est (Mpa) Grupo A | 8981.723 |  | 14.57%
Média MOE_est (Mpa) Grupo B | 7839.736
Média SW Vel. (m/s) Grupo A | 4718.713 |  | 14.06%
Média SW Vel. (m/s) Grupo B | 4137.008
Média Fator de Proporcionalidade Grupo A | 288.7601 |  | 0.5427%
Média Fator de Proporcionalidade Grupo B | 287.2016

## E Mec Corrigido
CP | Base do CP (mm) | Altura Média do CP (mm) | Vão do CP (mm) | fm (kgf/cm²) | MOE (Mpa) (Dinâmico) | MOE (Mpa) (Estático)
15K / 55F | 34.04 | 89.22 | 169.1 | 226.9567 | 9292.748 | 10325.28
16K / 49F | 35.12 | 88.93 | 169.1 | 545.1572 | 8698.818 | 9665.353
17K / 65F | 34.93 | 89.06 | 169.1 | 245.5534 | 9166.769 | 10185.3
18K / 15F | 34.8 | 88.95 | 169.1 | 509.3061 | 8692.969 | 9658.855
19K / 38F | 35.44 | 89.09 | 169.1 | 299.4331 | 9057.309 | 10063.68
20K / 204G | 34.86 | 89.11 | 169.1 | 715.8781 | 11699.89 | 12999.88
21K / 57F | 34.71 | 89.11 | 169.1 | 486.3947 | 9441.826 | 10490.92
22K / 50F | 34.65 | 88.95 | 169.1 | 122.9787 | 7231.985 | 8035.539
23K / 30F | 34.94 | 88.71 | 169.1 | 399.7842 | 6551.56 | 7279.511
24K / 76F | 34.93 | 89.18 | 169.1 | 323.9735 | 6871.633 | 7635.147
25K / 206G | 34.76 | 89.07 | 169.1 | 238.853 | 5724.242 | 6360.269
26K / 81F | 34.85 | 89.09 | 169.1 | 416.5427 | 6532.001 | 7257.779
27K / 59F | 34.52 | 89.07 | 169.1 | 155.6096 | 9683.704 | 10759.67
28K / 16F | 34.68 | 88.94 | 169.1 | 352.0384 | 6820.787 | 7578.652
29K / 24F | 35 | 88.91 | 169.1 | 404.1171 | 6155.044 | 6838.937
é o dinâmico+10%

## E Mec Rascunho
CP | Base do CP (mm) | Altura Média do CP (mm) | Max Force (kgf) | fm [errada] (kgf/cm²) | 10% FMax (kgf) | 40% FMax (kgf) | Em [errada] (MPa) | Coluna1 | fm [corrigida] (kgf/cm²) | Em [corrigida (FP=300)] (MPa) | Em [corrigida] com FP Real da peça | FP
15K / 55F | 34.04 | 89.22 | 242.45 | 2.54 | 24.24 | 96.98 | 3829.95 | 39065.49 | 226.9567 | 6675.198 | 9292.748 | 417.6392
16K / 49F | 35.12 | 88.93 | 596.95 | 6.09 | 59.7 | 238.78 | 3676.59 | 37501.218 | 545.1572 | 16034.03 | 8698.818 | 162.7566
17K / 65F | 34.93 | 89.06 | 268.21 | 2.74 | 26.82 | 107.28 | 3220.63 | 32850.426 | 245.5534 | 7222.157 | 9166.769 | 380.7769
18K / 15F | 34.8 | 88.95 | 552.86 | 5.69 | 55.29 | 221.14 | 5254.93 | 53600.286 | 509.3061 | 14979.59 | 8692.969 | 174.0963
19K / 38F | 35.44 | 89.09 | 332.06 | 3.35 | 33.21 | 132.83 | 3622.22 | 36946.644 | 299.4331 | 8806.856 | 9057.309 | 308.5315
20K / 204G | 34.86 | 89.11 | 781.24 | 8 | 78.12 | 312.5 | 4231.29 | 43159.158 | 715.8781 | 21055.24 | 11699.89 | 166.7028
21K / 57F | 34.71 | 89.11 | 528.52 | 5.44 | 52.85 | 211.41 | 3097.46 | 31594.092 | 486.3947 | 14305.73 | 9441.826 | 198.001
22K / 50F | 34.65 | 88.95 | 132.92 | 1.37 | 13.29 | 53.17 | 3399.27 | 34672.554 | 122.9787 | 3617.022 | 7231.985 | 599.8292
23K / 30F | 34.94 | 88.71 | 433.37 | 4.47 | 43.34 | 173.35 | 4555.95 | 46470.69 | 399.7842 | 11758.36 | 6551.56 | 167.1549
24K / 76F | 34.93 | 89.18 | 354.82 | 3.62 | 35.48 | 141.93 | 5748.24 | 58632.048 | 323.9735 | 9528.631 | 6871.633 | 216.3469
25K / 206G | 34.76 | 89.07 | 259.68 | 2.67 | 25.97 | 103.87 | 2823.73 | 28802.046 | 238.853 | 7025.088 | 5724.242 | 244.4486
26K / 81F | 34.85 | 89.09 | 454.24 | 4.66 | 45.42 | 181.69 | 3295.83 | 33617.466 | 416.5427 | 12251.26 | 6532.001 | 159.951
27K / 59F | 34.52 | 89.07 | 168.01 | 1.74 | 16.8 | 67.2 | 3875.93 | 39534.486 | 155.6096 | 4576.752 | 9683.704 | 634.7539
28K / 16F | 34.68 | 88.94 | 380.74 | 3.93 | 38.07 | 152.3 | 3448.97 | 35179.494 | 352.0384 | 10354.07 | 6820.787 | 197.6262
29K / 24F | 35 | 88.91 | 440.8 | 4.52 | 44.08 | 176.32 | 4228.19 | 43127.538 | 404.1171 | 11885.8 | 6155.044 | 155.3546
Count | 15 | 15 | 15 | 15 | 15 | 15 | 15 | 153
Average | 34.82 | 89.03 | 395.1 | 4.055 | 39.51 | 158 | 3887 | 39647.4
StdDev | 0.306 | 0.1282 | 173.9 | 1.778 | 17.39 | 69.57 | 806.8 | 8229.36
Min | 34.04 | 88.71 | 132.9 | 1.375 | 13.29 | 53.17 | 2824 | 28804.8
Max | 35.44 | 89.22 | 781.2 | 8.001 | 78.12 | 312.5 | 5748 | 58629.6
Nota (12/12): tentei recalcular fm para corrigir erro de escala durante o ensaio (vão de 1691mm) mas que foi computado como 16,9.
Nota (12/12): MOE_est corrigido via correlação (k=Fator de Proporcionalidade de cada peça, (FP=MOEdin/fm)) não deu certo também.
𝑓𝑚=(3"⋅" 𝐹𝑚𝑎𝑥"⋅" 𝐿)/(2"⋅" 𝑏"⋅" ℎ²)
𝐸𝑚=𝑘"⋅" 𝑓𝑚𝑘

## E Mec
CP | Base do CP (mm) | Altura Média do CP (mm) | Max Force (kgf) | fm (kgf/cm²) | 10% FMax (kgf) | 40% FMax (kgf) | Em (MPa)
15K / 55F | 34.04 | 89.22 | 242.45 | 2.54 | 24.24 | 96.98 | 3829.95
16K / 49F | 35.12 | 88.93 | 596.95 | 6.09 | 59.7 | 238.78 | 3676.59
17K / 65F | 34.93 | 89.06 | 268.21 | 2.74 | 26.82 | 107.28 | 3220.63
18K / 15F | 34.8 | 88.95 | 552.86 | 5.69 | 55.29 | 221.14 | 5254.93
19K / 38F | 35.44 | 89.09 | 332.06 | 3.35 | 33.21 | 132.83 | 3622.22
20K / 204G | 34.86 | 89.11 | 781.24 | 8 | 78.12 | 312.5 | 4231.29
21K / 57F | 34.71 | 89.11 | 528.52 | 5.44 | 52.85 | 211.41 | 3097.46
22K / 50F | 34.65 | 88.95 | 132.92 | 1.37 | 13.29 | 53.17 | 3399.27
23K / 30F | 34.94 | 88.71 | 433.37 | 4.47 | 43.34 | 173.35 | 4555.95
24K / 76F | 34.93 | 89.18 | 354.82 | 3.62 | 35.48 | 141.93 | 5748.24
25K / 206G | 34.76 | 89.07 | 259.68 | 2.67 | 25.97 | 103.87 | 2823.73
26K / 81F | 34.85 | 89.09 | 454.24 | 4.66 | 45.42 | 181.69 | 3295.83
27K / 59F | 34.52 | 89.07 | 168.01 | 1.74 | 16.8 | 67.2 | 3875.93
28K / 16F | 34.68 | 88.94 | 380.74 | 3.93 | 38.07 | 152.3 | 3448.97
29K / 24F | 35 | 88.91 | 440.8 | 4.52 | 44.08 | 176.32 | 4228.19
Count | 15 | 15 | 15 | 15 | 15 | 15 | 15
Average | 34.82 | 89.03 | 395.1 | 4.055 | 39.51 | 158 | 3887
StdDev | 0.306 | 0.1282 | 173.9 | 1.778 | 17.39 | 69.57 | 806.8
Min | 34.04 | 88.71 | 132.9 | 1.375 | 13.29 | 53.17 | 2824
Max | 35.44 | 89.22 | 781.2 | 8.001 | 78.12 | 312.5 | 5748

## Rascunho Teste
3829.95 | 9292.748 | 8447.953
3676.59 | 8698.818 | 7908.016
3220.63 | 9166.769 | 8333.427
5254.93 | 8692.969 | 7902.699
3622.22 | 9057.309 | 8233.918
4231.29 | 11699.89 | 10636.26
3097.46 | 9441.826 | 8583.478
3399.27 | 7231.985 | 6574.532
4555.95 | 6551.56 | 5955.963
5748.24 | 6871.633 | 6246.939
2823.73 | 5724.242 | 5203.857
3295.83 | 6532.001 | 5938.183
3875.93 | 9683.704 | 8803.368
3448.97 | 6820.787 | 6200.715
4228.19 | 6155.044 | 5595.494
0.2075474 | 0.2075218 | 0.2075218

## Rascunho24 e 25
CP N/V | CP NEW | Coluna1 | CP OLD | COMPRIMENTO (cm) | LARGURA A | SW | LARGURA B | ESPESSURA A | ESPESSURA B | PESO (g) | LARGURA MÉD (mm) | ESPESSURA MÉD (mm) | VOL (cm³) | Densidade Aparente m/V (kg/m³) | SW Velocidade (m/s) | E (módulo de elasticidade) MPa
15K / 55F | 15K | 15K / 55F | 55F | 0.1 |  | -5.348% |  |  |  | 61.97% | 55.6% | -0.6741% |  | 4.761% | 5.69% | 17.02%
16K / 49F | 16K | 16K / 49F | 49F | 0.6 |  | 5.944% |  |  |  | 49.33% | 55.74% | -0.01429% |  | -4.32% | -5.395% | -14.37%
17K / 65F | 17K | 17K / 65F | 65F | 0 |  | 7.595% |  |  |  | 72.47% | 56.41% | -1.259% |  | 11.67% | -7.059% | -3.54%
18K / 15F | 18K | 18K / 15F | 15F | -1 |  | -4.729% |  |  |  | 81.94% | 56.6% | 0.1876% |  | 16.41% | 4.567% | 27.28%
19K / 38F | 19K | 19K / 38F | 38F | -0.1 |  | -2.091% |  |  |  | 45.4% | 55.47% | -2.087e-14% |  | -6.439% | 2.097% | -2.475%
20K / 204G | 20K | 20K / 204G | 204G | -1.1 |  | 5.492% |  |  |  | 43.3% | 57.22% | -0.3293% |  | -8.171% | -5.601% | -18.17%
21K / 57F | 21K | 21K / 57F | 57F | -2.5 |  | 12.8% |  |  |  | 46.58% | 57.18% | -1.422% |  | -4.496% | -12.19% | -26.35%
22K / 50F | 22K | 22K / 50F | 50F | 3.1 |  | -13.49% |  |  |  | 57.69% | 56.97% | 0.173% |  | -0.8872% | 16.96% | 35.59%
23K / 30F | 23K | 23K / 30F | 30F | -1.9 |  | -19.14% |  |  |  | 63.51% | 57.17% | 0.1438% |  | 4.638% | 22.78% | 57.73%
24K / 76F | 24K | 24K / 76F | 76F | -0.5 |  | -17.15% |  |  |  | 96.49% | 56.35% | -4.078% |  | 31.26% | 20.48% | 90.52%
25K / 206G | 25K | 25K / 206G | 206G | -0.2 |  | -18.75% |  |  |  | 64.06% | 56.08% | -1.637% |  | 6.944% | 22.98% | 61.75%
26K / 81F | 26K | 26K / 81F | 81F | 0.6 |  | -5.909% |  |  |  | 55.89% | 55.63% | -15.33% |  | 18.03% | 6.523% | 33.93%
27K / 59F | 27K | 27K / 59F | 59F | -0.2 |  | -2.03% |  |  |  | 62.77% | 55.54% | -2.1% |  | 6.975% | 1.996% | 11.29%
28K / 16F | 28K | 28K / 16F | 16F | -1.3 |  | -6.798% |  |  |  | 50.5% | 56.52% | -0.9162% |  | -2.475% | 6.763% | 11.16%
29K / 24F | 29K | 29K / 24F | 24F | 0.1 |  | -15.7% |  |  |  | 59.67% | 56.44% | -0.4161% |  | 2.45% | 18.67% | 44.29%